## Лист1
#VALUE! |  |  |  | ООО "АТЛАНТ--СЕРВИС" - производим и поставляем для наружных инженерных сетей сварочное оборудование, фитинги, трубы ПНД
ТАБЛИЦА ВЕСОВ ПОЛИЭТИЛНОВЫХ ТРУБ
|  |  |  | +7 (495) 790-68-58 |  |  | atlant@atlants.pro | [7 empty] | https://atlants.pro
|  |  |  | Направьте нам заявку для получения КП >> |  |  |  | Отправить
Диаметры | SDR 33 |  | SDR 26 |  | SDR 21 |  | SDR 17,6 |  | SDR 17 |  | SDR 13,6 |  | SDR 11 |  | SDR 9 |  | SDR 7,4
| ПЭ100 PN 5 |  | ПЭ100 PN 6,3 |  | ПЭ100 PN 8 |  | ПЭ100 PN 9,5 |  | ПЭ100 PN 10 |  | ПЭ100 PN 12,5 |  | ПЭ100 PN 16 |  | ПЭ100 PN 20 |  | ПЭ100 PN 25
| Толщина стенки, мм | Вес 1 м, кг | Толщина стенки, мм | Вес 1 м, кг | Толщина стенки, мм | Вес 1 м, кг | Толщина стенки, мм | Вес 1 м, кг | Толщина стенки, мм | Вес 1 м, кг | Толщина стенки, мм | Вес 1 м, кг | Толщина стенки, мм | Вес 1 м, кг | Толщина стенки, мм | Вес 1 м, кг | Толщина стенки, мм | Вес 1 м, кг
25 | [10 empty] | 2 | 0.148 | 2.3 | 0.169 | 2.8 | 0.198 | 3.5 | 0.24
32 | [8 empty] | 2 | 0.193 | 2.4 | 0.229 | 3 | 0.277 | 3.6 | 0.325 | 4.4 | 0.385
40 |  |  |  |  | 2 | 0.244 | 2.3 | 0.281 | 2.4 | 0.292 | 3 | 0.353 | 3.7 | 0.427 | 4.5 | 0.507 | 5.5 | 0.6
50 |  |  | 2 | 0.308 | 2.4 | 0.369 | 2.9 | 0.436 | 3 | 0.449 | 3.7 | 0.545 | 4.6 | 0.663 | 5.6 | 0.786 | 6.9 | 0.935
63 | 2 | 0.392 | 2.5 | 0.488 | 3 | 0.573 | 3.6 | 0.682 | 3.8 | 0.715 | 4.7 | 0.869 | 5.8 | 1.05 | 7.1 | 1.25 | 8.6 | 1.47
75 | 2.3 | 0.543 | 2.9 | 0.668 | 3.6 | 0.821 | 4.3 | 0.97 | 4.5 | 1.01 | 5.6 | 1.23 | 6.8 | 1.46 | 8.4 | 1.76 | 10.3 | 2.09
90 | 2.8 | 0.782 | 3.5 | 0.969 | 4.3 | 1.18 | 5.1 | 1.4 | 5.4 | 1.45 | 6.7 | 1.76 | 8.2 | 2.12 | 10.1 | 2.54 | 12.3 | 3
110 | 3.4 | 1.16 | 4.2 | 1.42 | 5.3 | 1.77 | 6.3 | 2.07 | 6.6 | 2.16 | 8.1 | 2.61 | 10 | 3.14 | 12.3 | 3.78 | 15.1 | 4.49
125 | 3.9 | 1.5 | 4.8 | 1.83 | 6 | 2.26 | 7.1 | 2.66 | 7.4 | 2.75 | 9.2 | 3.37 | 11.4 | 4.08 | 14 | 4.87 | 17.1 | 5.78
140 | 4.3 | 1.87 | 5.4 | 2.31 | 6.7 | 2.83 | 8 | 3.35 | 8.3 | 3.46 | 10.3 | 4.22 | 12.7 | 5.08 | 15.7 | 6.12 | 19.2 | 7.27
160 | 4.9 | 2.41 | 6.2 | 3.03 | 7.7 | 3.71 | 9.1 | 4.35 | 9.5 | 4.51 | 11.8 | 5.5 | 14.6 | 6.67 | 17.9 | 7.97 | 21.9 | 9.46
180 | 5.5 | 3.05 | 6.9 | 3.78 | 8.6 | 4.66 | 10.2 | 5.47 | 10.7 | 5.71 | 13.3 | 6.98 | 16.4 | 8.43 | 20.1 | 10.1 | 24.6 | 12
200 | 6.2 | 3.82 | 7.7 | 4.68 | 9.6 | 5.77 | 11.4 | 6.78 | 11.9 | 7.04 | 14.7 | 8.56 | 18.2 | 10.4 | 22.4 | 12.5 | 27.4 | 14.8
225 | 6.9 | 4.76 | 8.6 | 5.88 | 10.8 | 7.29 | 12.8 | 8.55 | 13.4 | 8.94 | 16.6 | 10.9 | 20.5 | 13.2 | 25.2 | 15.8 | 30.8 | 18.7
250 | 7.7 | 5.9 | 9.6 | 7.29 | 11.9 | 8.92 | 14.2 | 10.6 | 14.8 | 11 | 18.4 | 13.4 | 22.7 | 16.2 | 27.9 | 19.4 | 34.2 | 23.1
280 | 8.6 | 7.38 | 10.7 | 9.09 | 13.4 | 11.3 | 15.9 | 13.2 | 16.6 | 13.8 | 20.6 | 16.8 | 25.4 | 20.3 | 31.3 | 24.4 | 38.3 | 28.9
315 | 9.7 | 9.35 | 12.1 | 11.6 | 15 | 14.2 | 17.9 | 16.7 | 18.7 | 17.4 | 23.2 | 21.3 | 28.6 | 25.7 | 35.2 | 30.8 | 43.1 | 36.6
355 | 10.9 | 11.8 | 13.6 | 14.6 | 16.9 | 18 | 20.1 | 21.2 | 21.1 | 22.2 | 26.1 | 27 | 32.2 | 32.6 | 39.7 | 39.2 | 48.5 | 46.4
400 | 12.3 | 15.1 | 15.3 | 18.6 | 19.1 | 22.9 | 22.7 | 26.9 | 23.7 | 28 | 29.4 | 34.2 | 36.3 | 41.4 | 44.7 | 49.7 | 54.7 | 59
450 | 13.8 | 19 | 17.2 | 23.5 | 21.5 | 29 | 25.5 | 34 | 26.7 | 35.5 | 33.1 | 43.3 | 40.9 | 52.4 | 50.3 | 62.9 | 61.5 | 74.6
500 | 15.3 | 23.4 | 19.1 | 29 | 23.9 | 35.8 | 28.3 | 42 | 29.7 | 43.9 | 36.8 | 53.5 | 45.4 | 64.7 | 55.8 | 77.5 | 68.3 | 92.1
560 | 17.2 | 29.4 | 21.4 | 36.3 | 26.7 | 44.8 | 31.7 | 52.6 | 33.2 | 55 | 41.2 | 67.1 | 50.8 | 81 | 62.5 | 97.3
630 | 19.3 | 37.1 | 24.1 | 46 | 30 | 56.5 | 35.7 | 66.6 | 37.4 | 69.6 | 46.3 | 84.8 | 57.2 | 103 | 70.3 | 123
710 | 21.8 | 47.3 | 27.2 | 58.5 | 33.9 | 72.1 | 40.2 | 84.7 | 42.1 | 88.4 | 52.2 | 108 | 64.5 | 131
800 | 24.5 | 59.9 | 30.6 | 74.1 | 38.1 | 91.4 | 45.3 | 108 | 47.4 | 112 | 58.8 | 137 | 72.6 | 169
900 | 27.6 | 75.9 | 34.4 | 93.8 | 42.9 | 116 | 51 | 136 | 53.3 | 142 | 66.1 | 173
1000 | 30.6 | 93.5 | 38.2 | 116 | 47.7 | 143 | 56.6 | 268 | 59.3 | 175 | 73.5 | 214
1200 | 36.7 | 134 | 45.9 | 167 | 57.2 | 206 | 68 | 242 | 71.1 | 252
1400 | 42.9 | 183 | 53.5 | 227 | 66.7 | 280
1600 | 49 | 239 | 61.2 | 296